## Factor "C"
LABORATORIO DE AUTOCONTROL
EVALUACION ESTADISTICA PAVIMENTO
|  |  | Fecha: 08.03.2012 |  |  | Versión: 01 |  |  |  | Pagina 1 de 1
Obra
CALCULO COEFICIENTE DE CORRELACION "C" | [15 empty] | Factor C
| Identificación de la muestra | [6 empty] | Sector Homogéneo Nº1 Calzada
Nº | [7 empty] | Flexotracción (Mpa) |  |  |  | compresion cilindrica
| Muestra | Informado | Fecha | Sector de Muestreo |  | Km. | Muestreado | x1 | x2 | x3 | fi | x1 | x2 | x3 | hi | C=f/h
| Nº | en Cert. Nº | Muestreo | km. Inicial | Km. Final | Muestreo | Por | 90 | 90 | 90 | 90 | 90 | 90 | 90 | 90 | Todas | Eliminadas
1 | [10 empty] | #DIV/0! |  |  |  | #DIV/0! | #DIV/0! | #DIV/0!
2 | [10 empty] | #DIV/0! |  |  |  | #DIV/0! | #DIV/0! | #DIV/0!
3 | [10 empty] | #DIV/0! |  |  |  | #DIV/0! | #DIV/0! | #DIV/0!
4 | [10 empty] | #DIV/0! |  |  |  | #DIV/0! | #DIV/0! | #DIV/0!
5 | [10 empty] | #DIV/0! |  |  |  | #DIV/0! | #DIV/0! | #DIV/0!
6 | [10 empty] | #DIV/0! |  |  |  | #DIV/0! | #DIV/0! | #DIV/0!
7 | [10 empty] | #DIV/0! |  |  |  | #DIV/0! | #DIV/0! | #DIV/0!
8 | [10 empty] | #DIV/0! |  |  |  | #DIV/0! | #DIV/0! | #DIV/0!
9 | [10 empty] | #DIV/0! |  |  |  | #DIV/0! | #DIV/0! | #DIV/0!
10 | [10 empty] | #DIV/0! |  |  |  | #DIV/0! | #DIV/0! | #DIV/0!
11 | [10 empty] | #DIV/0! |  |  |  | #DIV/0! | #DIV/0! | #DIV/0!
12 | [10 empty] | #DIV/0! |  |  |  | #DIV/0! | #DIV/0! | #DIV/0!
13 | [10 empty] | #DIV/0! |  |  |  | #DIV/0! | #DIV/0! | #DIV/0!
14 | [10 empty] | #DIV/0! |  |  |  | #DIV/0! | #DIV/0! | #DIV/0!
15 | [10 empty] | #DIV/0! |  |  |  | #DIV/0! | #DIV/0! | #DIV/0!
16 | [10 empty] | #DIV/0! |  |  |  | #DIV/0! | #DIV/0! | #DIV/0!
17 | [10 empty] | #DIV/0! |  |  |  | #DIV/0! | #DIV/0! | #DIV/0!
18 | [10 empty] | #DIV/0! |  |  |  | #DIV/0! | #DIV/0! | #DIV/0!
19 | [10 empty] | #DIV/0! |  |  |  | #DIV/0! | #DIV/0! | #DIV/0!
20 | [10 empty] | #DIV/0! |  |  |  | #DIV/0! | #DIV/0! | #DIV/0!
21 | [10 empty] | #DIV/0! |  |  |  | #DIV/0! | #DIV/0! | #DIV/0!
22 | [10 empty] | #DIV/0! |  |  |  | #DIV/0! | #DIV/0! | #DIV/0!
23 | [10 empty] | #DIV/0! |  |  |  | #DIV/0! | #DIV/0! | #DIV/0!
24 | [10 empty] | #DIV/0! |  |  |  | #DIV/0! | #DIV/0! | #DIV/0!
25 | [10 empty] | #DIV/0! |  |  |  | #DIV/0! | #DIV/0! | #DIV/0!
26 | [10 empty] | #DIV/0! |  |  |  | #DIV/0! | #DIV/0! | #DIV/0!
27 | [10 empty] | #DIV/0! |  |  |  | #DIV/0! | #DIV/0! | #DIV/0!
28 | [10 empty] | #DIV/0! |  |  |  | #DIV/0! | #DIV/0! | #DIV/0!
29 | [10 empty] | #DIV/0! |  |  |  | #DIV/0! | #DIV/0! | #DIV/0!
30 | [10 empty] | #DIV/0! |  |  |  | #DIV/0! | #DIV/0! | #DIV/0!
31 | [10 empty] | #DIV/0! |  |  |  | #DIV/0! | #DIV/0! | #DIV/0!
32 | [10 empty] | #DIV/0! |  |  |  | #DIV/0! | #DIV/0! | #DIV/0!
33 | [10 empty] | #DIV/0! |  |  |  | #DIV/0! | #DIV/0! | #DIV/0!
34 | [10 empty] | #DIV/0! |  |  |  | #DIV/0! | #DIV/0! | #DIV/0!
35 | [10 empty] | #DIV/0! |  |  |  | #DIV/0! | #DIV/0! | #DIV/0!
36 | [10 empty] | #DIV/0! |  |  |  | #DIV/0! | #DIV/0! | #DIV/0!
37 | [10 empty] | #DIV/0! |  |  |  | #DIV/0! | #DIV/0! | #DIV/0!
38 | [10 empty] | #DIV/0! |  |  |  | #DIV/0! | #DIV/0! | #DIV/0!
39 | [10 empty] | #DIV/0! |  |  |  | #DIV/0! | #DIV/0! | #DIV/0!
40 | [10 empty] | #DIV/0! |  |  |  | #DIV/0! | #DIV/0! | #DIV/0!
41 | [10 empty] | #DIV/0! |  |  |  | #DIV/0! | #DIV/0! | #DIV/0!
42 | [10 empty] | #DIV/0! |  |  |  | #DIV/0! | #DIV/0! | #DIV/0!
43 | [10 empty] | #DIV/0! |  |  |  | #DIV/0! | #DIV/0! | #DIV/0!
44 | [10 empty] | #DIV/0! |  |  |  | #DIV/0! | #DIV/0! | #DIV/0!
45 | [10 empty] | #DIV/0! |  |  |  | #DIV/0! | #DIV/0! | #DIV/0!
46 | [10 empty] | #DIV/0! |  |  |  | #DIV/0! | #DIV/0! | #DIV/0!
47 | [10 empty] | #DIV/0! |  |  |  | #DIV/0! | #DIV/0! | #DIV/0!
48 | [10 empty] | #DIV/0! |  |  |  | #DIV/0! | #DIV/0! | #DIV/0!
49 | [10 empty] | #DIV/0! |  |  |  | #DIV/0! | #DIV/0! | #DIV/0!
50 | [10 empty] | #DIV/0! |  |  |  | #DIV/0! | #DIV/0! | #DIV/0!
51 | [10 empty] | #DIV/0! |  |  |  | #DIV/0! | #DIV/0! | #DIV/0!
52 | [10 empty] | #DIV/0! |  |  |  | #DIV/0! | #DIV/0! | #DIV/0!
53 | [10 empty] | #DIV/0! |  |  |  | #DIV/0! | #DIV/0! | #DIV/0!
54 | [10 empty] | #DIV/0! |  |  |  | #DIV/0! | #DIV/0! | #DIV/0!
55 | [10 empty] | #DIV/0! |  |  |  | #DIV/0! | #DIV/0! | #DIV/0!
56 | [10 empty] | #DIV/0! |  |  |  | #DIV/0! | #DIV/0! | #DIV/0!
57 | [10 empty] | #DIV/0! |  |  |  | #DIV/0! | #DIV/0! | #DIV/0!
58 | [10 empty] | #DIV/0! |  |  |  | #DIV/0! | #DIV/0! | #DIV/0!
59 | [10 empty] | #DIV/0! |  |  |  | #DIV/0! | #DIV/0! | #DIV/0!
60 | [10 empty] | #DIV/0! |  |  |  | #DIV/0! | #DIV/0! | #DIV/0!
61 | [10 empty] | #DIV/0! |  |  |  | #DIV/0! | #DIV/0! | #DIV/0!
62 | [10 empty] | #DIV/0! |  |  |  | #DIV/0! | #DIV/0! | #DIV/0!
63 | [10 empty] | #DIV/0! |  |  |  | #DIV/0! | #DIV/0! | #DIV/0!
64 | [10 empty] | #DIV/0! |  |  |  | #DIV/0! | #DIV/0! | #DIV/0!
65 | [10 empty] | #DIV/0! |  |  |  | #DIV/0! | #DIV/0! | #DIV/0!
66 | [10 empty] | #DIV/0! |  |  |  | #DIV/0! | #DIV/0! | #DIV/0!
67 | [10 empty] | #DIV/0! |  |  |  | #DIV/0! | #DIV/0! | #DIV/0!
68 | [10 empty] | #DIV/0! |  |  |  | #DIV/0! | #DIV/0! | #DIV/0!
69 | [10 empty] | #DIV/0! |  |  |  | #DIV/0! | #DIV/0! | #DIV/0!
70 | [10 empty] | #DIV/0! |  |  |  | #DIV/0! | #DIV/0! | #DIV/0!
71 | [10 empty] | #DIV/0! |  |  |  | #DIV/0! | #DIV/0! | #DIV/0!
72 | [10 empty] | #DIV/0! |  |  |  | #DIV/0! | #DIV/0! | #DIV/0!
73 | [10 empty] | #DIV/0! |  |  |  | #DIV/0! | #DIV/0! | #DIV/0!
74 | [10 empty] | #DIV/0! |  |  |  | #DIV/0! | #DIV/0! | #DIV/0!
75 | [10 empty] | #DIV/0! |  |  |  | #DIV/0! | #DIV/0! | #DIV/0!
76 | [10 empty] | #DIV/0! |  |  |  | #DIV/0! | #DIV/0! | #DIV/0!
77 | [10 empty] | #DIV/0! |  |  |  | #DIV/0! | #DIV/0! | #DIV/0!
78 | [10 empty] | #DIV/0! |  |  |  | #DIV/0! | #DIV/0! | #DIV/0!
79 | [10 empty] | #DIV/0! |  |  |  | #DIV/0! | #DIV/0! | #DIV/0!
80 | [10 empty] | #DIV/0! |  |  |  | #DIV/0! | #DIV/0! | #DIV/0!
81 | [10 empty] | #DIV/0! |  |  |  | #DIV/0! | #DIV/0! | #DIV/0!
82 | [10 empty] | #DIV/0! |  |  |  | #DIV/0! | #DIV/0! | #DIV/0!
83 | [10 empty] | #DIV/0! |  |  |  | #DIV/0! | #DIV/0! | #DIV/0!
84 | [10 empty] | #DIV/0! |  |  |  | #DIV/0! | #DIV/0! | #DIV/0!
85 | [10 empty] | #DIV/0! |  |  |  | #DIV/0! | #DIV/0! | #DIV/0!
86 | [10 empty] | #DIV/0! |  |  |  | #DIV/0! | #DIV/0! | #DIV/0!
87 | [10 empty] | #DIV/0! |  |  |  | #DIV/0! | #DIV/0! | #DIV/0!
88 | [10 empty] | #DIV/0! |  |  |  | #DIV/0! | #DIV/0! | #DIV/0!
89 | [10 empty] | #DIV/0! |  |  |  | #DIV/0! | #DIV/0! | #DIV/0!
90 | [10 empty] | #DIV/0! |  |  |  | #DIV/0! | #DIV/0! | #DIV/0!
91 | [10 empty] | #DIV/0! |  |  |  | #DIV/0! | #DIV/0! | #DIV/0!
92 | [10 empty] | #DIV/0! |  |  |  | #DIV/0! | #DIV/0! | #DIV/0!
93 | [10 empty] | #DIV/0! |  |  |  | #DIV/0! | #DIV/0! | #DIV/0!
94 | [10 empty] | #DIV/0! |  |  |  | #DIV/0! | #DIV/0! | #DIV/0!
95 | [10 empty] | #DIV/0! |  |  |  | #DIV/0! | #DIV/0! | #DIV/0!
96 | [10 empty] | #DIV/0! |  |  |  | #DIV/0! | #DIV/0! | #DIV/0!
97 | [10 empty] | #DIV/0! |  |  |  | #DIV/0! | #DIV/0! | #DIV/0!
98 | [10 empty] | #DIV/0! |  |  |  | #DIV/0! | #DIV/0! | #DIV/0!
99 | [10 empty] | #DIV/0! |  |  |  | #DIV/0! | #DIV/0! | #DIV/0!
100 | [10 empty] | #DIV/0! |  |  |  | #DIV/0! | #DIV/0! | #DIV/0!
101 | [10 empty] | #DIV/0! |  |  |  | #DIV/0! | #DIV/0! | #DIV/0!
102 | [10 empty] | #DIV/0! |  |  |  | #DIV/0! | #DIV/0! | #DIV/0!
103 | [10 empty] | #DIV/0! |  |  |  | #DIV/0! | #DIV/0! | #DIV/0!
104 | [10 empty] | #DIV/0! |  |  |  | #DIV/0! | #DIV/0! | #DIV/0!
105 | [10 empty] | #DIV/0! |  |  |  | #DIV/0! | #DIV/0! | #DIV/0!
106 | [10 empty] | #DIV/0! |  |  |  | #DIV/0! | #DIV/0! | #DIV/0!
107 | [10 empty] | #DIV/0! |  |  |  | #DIV/0! | #DIV/0! | #DIV/0!
108 | [10 empty] | #DIV/0! |  |  |  | #DIV/0! | #DIV/0! | #DIV/0!
109 | [10 empty] | #DIV/0! |  |  |  | #DIV/0! | #DIV/0! | #DIV/0!
110 | [10 empty] | #DIV/0! |  |  |  | #DIV/0! | #DIV/0! | #DIV/0!
111 | [10 empty] | #DIV/0! |  |  |  | #DIV/0! | #DIV/0! | #DIV/0!
112
113
114
115
116
117
118
119
120
121
122
123
124
125
126
127
128
129
130
131
132
133
134
135
136
137
138
139
140
141
142
143
144
145
146
147
148
149
150
151
[16 empty] | #DIV/0! | #DIV/0!
| Resistencia Media Flexotracción |  |  |  | #DIV/0!
| Factor de Correlación "C" |  |  |  | #DIV/0!
| Desviación Standard |  |  |  | #DIV/0!
| C+2s |  |  |  | #DIV/0!
| C-2s |  |  |  | #DIV/0!
Note on S167: Redondear a 1 decimal.
Note on T167: Redondear a 2 decimales
Note on G171: Promedio de Factor flexo/hendimiento
Note on G172: Redondear a 3 decimales
Note on G173: Redondear a 2 decimales
Note on G174: Redondear a 2 decimales

## Evaluacion Testigos
LABORATORIO DE AUTOCONTROL
EVALUACION ESTADISTICA PAVIMENTO
|  | Fecha: 08.03.2012 |  | Versión:01 | Pagina 1 de 1
Obra |  | 0
Coeficiente de Correlación C Obtenido |  |  |  | #DIV/0!
EVALUACION DE TESTIGOS POR TRACCION POR HENDIMIENTO
Identificación Testigo |  |  |  |  | Resistencia Testigo (Mpa)
Nº | Fecha de Confección | Ubicación | Faja | Espesor (mm.) | Hendimiento | Flexotracción (fi) | Flexotracción
[5 empty] | Rh | Rh * C / 0,85 | fi ≥ fo
1 | 2013-04-24 | 0.125 | Derecha/Berma | 225 | 4.7 | #DIV/0! | #DIV/0!
2 | [5 empty] | - | -
3 | [5 empty] | - | -
4 | 2013-04-23 | 0.875 | Izquierda/Berma | 218 | 4.2 | #DIV/0! | #DIV/0!
5 | 2013-04-23 | 1.125 | Derecha/Berma | 219 | 4.9 | #DIV/0! | #DIV/0!
6 | 2013-04-22 | 1.375 | Izquierda/Eje | 255 | 3.8 | #DIV/0! | #DIV/0!
7 | 2013-04-20 | 1.625 | Derecha/Eje | 245 | 4.5 | #DIV/0! | #DIV/0!
8 | 2013-04-20 | 1.875 | Izquierda/Berma | 215 | 4.2 | #DIV/0! | #DIV/0!
9 | 2013-04-18 | 2.125 | Derecha/Berma | 216 | 4 | #DIV/0! | #DIV/0!
10 | 2013-04-17 | 2.375 | Izquierda/Eje | 205 | 4.7 | #DIV/0! | #DIV/0!
11 | 2013-04-16 | 2.625 | Derecha/Eje | 204 | 4.5 | #DIV/0! | #DIV/0!
12 | 2013-04-16 | 2.875 | Izquierda/Berma | 210 | 4.2 | #DIV/0! | #DIV/0!
13 | 2013-04-14 | 3.125 | Derecha/Berma | 209 | 5.2 | #DIV/0! | #DIV/0!
14 | 2013-04-14 | 3.375 | Izquierda/Eje | 228 | 4.1 | #DIV/0! | #DIV/0!
15 | 2013-04-13 | 3.625 | Derecha/Eje | 221 | 4.7 | #DIV/0! | #DIV/0!
16 | 2013-04-12 | 3.875 | Izquierda/Eje | 217 | 4.4 | #DIV/0! | #DIV/0!
17 | 2013-04-12 | 4.125 | Derecha/Berma | 225 | 4.5 | #DIV/0! | #DIV/0!
18 | 2013-04-11 | 4.375 | Izquierda/Eje | 235 | 4.1 | #DIV/0! | #DIV/0!
19 | [5 empty] | - | -
20 | [5 empty] | - | -
21 | [5 empty] | - | -
22 | [5 empty] | - | -
23 | [5 empty] | - | -
24 | [5 empty] | - | -
25 | [5 empty] | - | -
26 | [5 empty] | - | -
27 | [5 empty] | - | -
28 | [5 empty] | - | -
29 | [5 empty] | - | -
30 | [5 empty] | - | -
31 | [5 empty] | - | -
32 | [5 empty] | - | -
33 | [5 empty] | - | -
34 | [5 empty] | - | -
35 | [5 empty] | - | -
36 | [5 empty] | - | -
37 | [5 empty] | - | -
38 | [5 empty] | - | -
39 | [5 empty] | - | -
40 | [5 empty] | - | -
41 | [5 empty] | - | -
42 | [5 empty] | - | -
43 | [5 empty] | - | -
44 | [5 empty] | - | -
45 | [5 empty] | - | -
46 | [5 empty] | - | -
47 | [5 empty] | - | -
48 | [5 empty] | - | -
49 | [5 empty] | - | -
50 | [5 empty] | - | -
51 | [5 empty] | - | -
52 | [5 empty] | - | -
53 | [5 empty] | - | -
54 | [5 empty] | - | -
55 | [5 empty] | - | -
56 | [5 empty] | - | -
57 | [5 empty] | - | -
58 | [5 empty] | - | -
59 | [5 empty] | - | -
60 | [5 empty] | - | -
61 | [5 empty] | - | -
62 | [5 empty] | - | -
63 | [5 empty] | - | -
64 | [5 empty] | - | -
65 | [5 empty] | - | -
66 | [5 empty] | - | -
67 | [5 empty] | - | -
68 | [5 empty] | - | -
69 | [5 empty] | - | -
70 | [5 empty] | - | -
71 | [5 empty] | - | -
72 | [5 empty] | - | -
73 | [5 empty] | - | -
74 | [5 empty] | - | -
75 | [5 empty] | - | -
76 | [5 empty] | - | -
77 | [5 empty] | - | -
78 | [5 empty] | - | -
79 | [5 empty] | - | -
80
81
82
83
84
85
86
87
88
89
90
91
92
93
94
95
96
97
98
99
100
|  |  | Resistencia Promedio del Lote (Mpa) |  |  | #DIV/0! | #DIV/0!
|  |  | Desviación Estándar (Mpa) |  |  | #DIV/0! | #DIV/0!
FACTORES OBTENIDOS DE EVALUACION DE TESTIGOS A HENDIMIENTO
Descripción |  |  |  |  | Factor | Valor del Factor
Resistencia de tracción por flexión característica especificada a 90 días, considerando una fracción defectuosa del 20%. (Mpa) |  |  |  |  | ft | 4.6
Resistencia mínima individual (fo=ft – 0.7). (Mpa) |  |  |  |  | fo | 3.9
Resistencia de tracción por flexión media del lote a 90 días. (Mpa) |  |  |  |  | fm | #DIV/0!
Desviación normal de las resistencias de tracción por flexión del lote. (Mpa) |  |  |  |  | s | #DIV/0!
Factor estadístico dependiente del numero de muestras del lote, para una fracción defectuosa del 20%. |  |  |  |  | t | #N/A
Resistencia caracteristica |  |  |  |  | ft +s*t | #DIV/0!
Resultados de testigos como flexotracción equivalente
| Condición 1º | fi ≥ fo = ft - 0.7 |  |  | #DIV/0!
#DIV/0!
| Condición 2º | fm ≥ ft + s * t |  |  | #DIV/0!
#DIV/0!
| VALOR DE fm (Mpa) |  | Multa Respecto Al Valor del Pavimento Afectado
| ft + s x t > fm >= 0,90 (ft + s x t) |  | Multa proporcional a la disminución de R
| 0,90 (ft + s x t) > fm >= 0,85 (ft + s x t) |  | 20%
| 0,85 (ft + s x t) > fm >= 0,80 (ft + s x t) |  | 30%
| 0,80 (ft + s x t) > fm |  | 100% o se rehace, según lo determine el Inspector Fiscal
ft + s x t > fm >= 0,90 (ft + s x t) |  | #DIV/0! | > | #DIV/0! | >= | #DIV/0! | -R
0,90 (ft + s x t) > fm >= 0,85 (ft + s x t) |  | #DIV/0! | > | #DIV/0! | >= | #DIV/0! | 20%
0,85 (ft + s x t) > fm >= 0,80 (ft + s x t) |  | #DIV/0! | > | #DIV/0! | >= | #DIV/0! | 30%
0,80 (ft + s x t) > fm |  | #DIV/0! | > | #DIV/0! |  |  | 100%
|  |  | Nº de Muestras | Factor Estadístico Según Muestras
|  |  | 0 | Nº de Muestras | Factor Estadístico (t)
|  |  | Factor t | 3 | 1.061
|  |  | #N/A | 5 | 0.941
|  |  |  | 7 | 0.906
|  |  |  | 9 | 0.889
|  |  |  | 10 | 0.883
|  |  |  | 11 | 0.879
|  |  |  | 12 | 0.876
|  |  |  | 13 | 0.873
|  |  |  | 14 | 0.87
|  |  |  | 15 | 0.868
|  |  |  | 16 | 0.866
|  |  |  | 17 | 0.865
|  |  |  | 18 | 0.863
|  |  |  | 19 | 0.862
|  |  |  | 20 | 0.861
|  |  |  | 21 | 0.86
|  |  |  | 22 | 0.859
|  |  |  | 23 | 0.858
|  |  |  | 24 | 0.858
|  |  |  | 25 | 0.857
|  |  |  | 26 | 0.856
|  |  |  | 27 | 0.856
|  |  |  | 28 | 0.855
|  |  |  | 29 | 0.855
|  |  |  | 30 | 0.842
Note on I12: Se comprueba si la resistencia cumple con ser mayor a la resistencia media individual.
Note on H116: Redondear a 1 decimal.
Note on I116: Redondear a 1 decimal
Note on H117: Redondear a 3 decimales.
Note on I117: Redondear a 3 decimales.
Note on B123: Volumen de Carreteras Nº5 Item 5.410.315

## Evaluacion Espesores
LABORATORIO DE AUTOCONTROL
EVALUACION ESTADISTICA PAVIMENTO
|  | Fecha: 08.03.2012 |  | Versión:01 |  | Página 1 de 1
Obra | Mejoramiento Ruta 257-CH II Etapa, Km. 58.8000 al Km. 78.48904, Provincia de Tierra del Fuego, Región de Magallanes y Antártica Chilena.
EVALUACIÓN DE ESPESORES | [9 empty] | Multa 5 % |  |  |  | Multa 15% |  |  |  | Multa 100% |  |  | FORMULA
Identificacion Testigo |  |  |  |  | Espesor Equivalente | Eeq ³ Ec |  | Área afecta a multa |  | Condicion Nº1 |  |  |  | Condicion Nº2 |  |  |  | Condicion Nº3
Nº | Area afectada |  | Ubicación | Espesor | Equivalente |  | Multa |  | Eeq ³ Ec | Ec | A * h | Ec*0.98 | Multa | Ec*0.98 | A * h | Ec*0.96 | Multa | Ec*0.96 | A * h | Multa
| Km. Inicial | Km. Final | km. | mm. | mm. |  | % | m2 |  | 220 > A * h > 216 |  |  |  | 216 > A * h > 211 |  |  |  | 211 > A * h
1 |  |  | 0.125 | 225 | #DIV/0! | #DIV/0! | #DIV/0! | - | #DIV/0! | 220 | #DIV/0! | 216 | #DIV/0! | 216 | #DIV/0! | 211 | #DIV/0! | 211 | #DIV/0! | #DIV/0! | #DIV/0!
2 |  |  |  |  | #DIV/0! | #DIV/0! | #DIV/0! | - | #DIV/0! | 220 | #DIV/0! | 216 | #DIV/0! | 216 | #DIV/0! | 211 | #DIV/0! | 211 | #DIV/0! | #DIV/0! | #DIV/0!
3 |  |  |  |  | #DIV/0! | #DIV/0! | #DIV/0! | - | #DIV/0! | 220 | #DIV/0! | 216 | #DIV/0! | 216 | #DIV/0! | 211 | #DIV/0! | 211 | #DIV/0! | #DIV/0! | #DIV/0!
4 |  |  | 0.875 | 218 | #DIV/0! | #DIV/0! | #DIV/0! | - | #DIV/0! | 220 | #DIV/0! | 216 | #DIV/0! | 216 | #DIV/0! | 211 | #DIV/0! | 211 | #DIV/0! | #DIV/0! | #DIV/0!
5 |  |  | 1.125 | 219 | #DIV/0! | #DIV/0! | #DIV/0! | - | #DIV/0! | 220 | #DIV/0! | 216 | #DIV/0! | 216 | #DIV/0! | 211 | #DIV/0! | 211 | #DIV/0! | #DIV/0! | #DIV/0!
6 |  |  | 1.375 | 255 | #DIV/0! | #DIV/0! | #DIV/0! | - | #DIV/0! | 220 | #DIV/0! | 216 | #DIV/0! | 216 | #DIV/0! | 211 | #DIV/0! | 211 | #DIV/0! | #DIV/0! | #DIV/0!
7 |  |  | 1.625 | 245 | #DIV/0! | #DIV/0! | #DIV/0! | - | #DIV/0! | 220 | #DIV/0! | 216 | #DIV/0! | 216 | #DIV/0! | 211 | #DIV/0! | 211 | #DIV/0! | #DIV/0! | #DIV/0!
23 |  |  | 1.875 | 215 | #DIV/0! | #DIV/0! | #DIV/0! | - | #DIV/0! | 220 | #DIV/0! | 216 | #DIV/0! | 216 | #DIV/0! | 211 | #DIV/0! | 211 | #DIV/0! | #DIV/0! | #DIV/0!
24 |  |  | 2.125 | 216 | #DIV/0! | #DIV/0! | #DIV/0! | - | #DIV/0! | 220 | #DIV/0! | 216 | #DIV/0! | 216 | #DIV/0! | 211 | #DIV/0! | 211 | #DIV/0! | #DIV/0! | #DIV/0!
25 |  |  | 2.375 | 205 | #DIV/0! | #DIV/0! | #DIV/0! | - | #DIV/0! | 220 | #DIV/0! | 216 | #DIV/0! | 216 | #DIV/0! | 211 | #DIV/0! | 211 | #DIV/0! | #DIV/0! | #DIV/0!
26 |  |  | 2.625 | 204 | #DIV/0! | #DIV/0! | #DIV/0! | - | #DIV/0! | 220 | #DIV/0! | 216 | #DIV/0! | 216 | #DIV/0! | 211 | #DIV/0! | 211 | #DIV/0! | #DIV/0! | #DIV/0!
27 |  |  | 2.875 | 210 | #DIV/0! | #DIV/0! | #DIV/0! | - | #DIV/0! | 220 | #DIV/0! | 216 | #DIV/0! | 216 | #DIV/0! | 211 | #DIV/0! | 211 | #DIV/0! | #DIV/0! | #DIV/0!
28 |  |  | 3.125 | 209 | #DIV/0! | #DIV/0! | #DIV/0! | - | #DIV/0! | 220 | #DIV/0! | 216 | #DIV/0! | 216 | #DIV/0! | 211 | #DIV/0! | 211 | #DIV/0! | #DIV/0! | #DIV/0!
29 |  |  | 3.375 | 228 | #DIV/0! | #DIV/0! | #DIV/0! | - | #DIV/0! | 220 | #DIV/0! | 216 | #DIV/0! | 216 | #DIV/0! | 211 | #DIV/0! | 211 | #DIV/0! | #DIV/0! | #DIV/0!
30 |  |  | 3.625 | 221 | #DIV/0! | #DIV/0! | #DIV/0! | - | #DIV/0! | 220 | #DIV/0! | 216 | #DIV/0! | 216 | #DIV/0! | 211 | #DIV/0! | 211 | #DIV/0! | #DIV/0! | #DIV/0!
31 |  |  | 3.875 | 217 | #DIV/0! | #DIV/0! | #DIV/0! | - | #DIV/0! | 220 | #DIV/0! | 216 | #DIV/0! | 216 | #DIV/0! | 211 | #DIV/0! | 211 | #DIV/0! | #DIV/0! | #DIV/0!
32 |  |  | 4.125 | 225 | #DIV/0! | #DIV/0! | #DIV/0! | - | #DIV/0! | 220 | #DIV/0! | 216 | #DIV/0! | 216 | #DIV/0! | 211 | #DIV/0! | 211 | #DIV/0! | #DIV/0! | #DIV/0!
33 |  |  | 4.375 | 235 | #DIV/0! | #DIV/0! | #DIV/0! | - | #DIV/0! | 220 | #DIV/0! | 216 | #DIV/0! | 216 | #DIV/0! | 211 | #DIV/0! | 211 | #DIV/0! | #DIV/0! | #DIV/0!
34 |  |  |  |  | #DIV/0! | #DIV/0! | #DIV/0! | - | #DIV/0! | 220 | #DIV/0! | 216 | #DIV/0! | 216 | #DIV/0! | 211 | #DIV/0! | 211 | #DIV/0! | #DIV/0! | #DIV/0!
35 |  |  |  |  | #DIV/0! | #DIV/0! | #DIV/0! | - | #DIV/0! | 220 | #DIV/0! | 216 | #DIV/0! | 216 | #DIV/0! | 211 | #DIV/0! | 211 | #DIV/0! | #DIV/0! | #DIV/0!
36 |  |  |  |  | #DIV/0! | #DIV/0! | #DIV/0! | - | #DIV/0! | 220 | #DIV/0! | 216 | #DIV/0! | 216 | #DIV/0! | 211 | #DIV/0! | 211 | #DIV/0! | #DIV/0! | #DIV/0!
37 |  |  |  |  | #DIV/0! | #DIV/0! | #DIV/0! | - | #DIV/0! | 220 | #DIV/0! | 216 | #DIV/0! | 216 | #DIV/0! | 211 | #DIV/0! | 211 | #DIV/0! | #DIV/0! | #DIV/0!
38 |  |  |  |  | #DIV/0! | #DIV/0! | #DIV/0! | - | #DIV/0! | 220 | #DIV/0! | 216 | #DIV/0! | 216 | #DIV/0! | 211 | #DIV/0! | 211 | #DIV/0! | #DIV/0! | #DIV/0!
39 |  |  |  |  | #DIV/0! | #DIV/0! | #DIV/0! | - | #DIV/0! | 220 | #DIV/0! | 216 | #DIV/0! | 216 | #DIV/0! | 211 | #DIV/0! | 211 | #DIV/0! | #DIV/0! | #DIV/0!
40 |  |  |  |  | #DIV/0! | #DIV/0! | #DIV/0! | - | #DIV/0! | 220 | #DIV/0! | 216 | #DIV/0! | 216 | #DIV/0! | 211 | #DIV/0! | 211 | #DIV/0! | #DIV/0! | #DIV/0!
41 |  |  |  |  | #DIV/0! | #DIV/0! | #DIV/0! | - | #DIV/0! | 220 | #DIV/0! | 216 | #DIV/0! | 216 | #DIV/0! | 211 | #DIV/0! | 211 | #DIV/0! | #DIV/0! | #DIV/0!
42 |  |  |  |  | #DIV/0! | #DIV/0! | #DIV/0! | - | #DIV/0! | 220 | #DIV/0! | 216 | #DIV/0! | 216 | #DIV/0! | 211 | #DIV/0! | 211 | #DIV/0! | #DIV/0! | #DIV/0!
43 |  |  |  |  | #DIV/0! | #DIV/0! | #DIV/0! | - | #DIV/0! | 220 | #DIV/0! | 216 | #DIV/0! | 216 | #DIV/0! | 211 | #DIV/0! | 211 | #DIV/0! | #DIV/0! | #DIV/0!
44 |  |  |  |  | #DIV/0! | #DIV/0! | #DIV/0! | - | #DIV/0! | 220 | #DIV/0! | 216 | #DIV/0! | 216 | #DIV/0! | 211 | #DIV/0! | 211 | #DIV/0! | #DIV/0! | #DIV/0!
45 |  |  |  |  | #DIV/0! | #DIV/0! | #DIV/0! | - | #DIV/0! | 220 | #DIV/0! | 216 | #DIV/0! | 216 | #DIV/0! | 211 | #DIV/0! | 211 | #DIV/0! | #DIV/0! | #DIV/0!
46 |  |  |  |  | #DIV/0! | #DIV/0! | #DIV/0! | - | #DIV/0! | 220 | #DIV/0! | 216 | #DIV/0! | 216 | #DIV/0! | 211 | #DIV/0! | 211 | #DIV/0! | #DIV/0! | #DIV/0!
47 |  |  |  |  | #DIV/0! | #DIV/0! | #DIV/0! | - | #DIV/0! | 220 | #DIV/0! | 216 | #DIV/0! | 216 | #DIV/0! | 211 | #DIV/0! | 211 | #DIV/0! | #DIV/0! | #DIV/0!
48 |  |  |  |  | #DIV/0! | #DIV/0! | #DIV/0! | - | #DIV/0! | 220 | #DIV/0! | 216 | #DIV/0! | 216 | #DIV/0! | 211 | #DIV/0! | 211 | #DIV/0! | #DIV/0! | #DIV/0!
49 |  |  |  |  | #DIV/0! | #DIV/0! | #DIV/0! | - | #DIV/0! | 220 | #DIV/0! | 216 | #DIV/0! | 216 | #DIV/0! | 211 | #DIV/0! | 211 | #DIV/0! | #DIV/0! | #DIV/0!
50 |  |  |  |  | #DIV/0! | #DIV/0! | #DIV/0! | - | #DIV/0! | 220 | #DIV/0! | 216 | #DIV/0! | 216 | #DIV/0! | 211 | #DIV/0! | 211 | #DIV/0! | #DIV/0! | #DIV/0!
51 |  |  |  |  | #DIV/0! | #DIV/0! | #DIV/0! | - | #DIV/0! | 220 | #DIV/0! | 216 | #DIV/0! | 216 | #DIV/0! | 211 | #DIV/0! | 211 | #DIV/0! | #DIV/0! | #DIV/0!
52 |  |  |  |  | #DIV/0! | #DIV/0! | #DIV/0! | - | #DIV/0! | 220 | #DIV/0! | 216 | #DIV/0! | 216 | #DIV/0! | 211 | #DIV/0! | 211 | #DIV/0! | #DIV/0! | #DIV/0!
53 |  |  |  |  | #DIV/0! | #DIV/0! | #DIV/0! | - | #DIV/0! | 220 | #DIV/0! | 216 | #DIV/0! | 216 | #DIV/0! | 211 | #DIV/0! | 211 | #DIV/0! | #DIV/0! | #DIV/0!
54 |  |  |  |  | #DIV/0! | #DIV/0! | #DIV/0! | - | #DIV/0! | 220 | #DIV/0! | 216 | #DIV/0! | 216 | #DIV/0! | 211 | #DIV/0! | 211 | #DIV/0! | #DIV/0! | #DIV/0!
55 |  |  |  |  | #DIV/0! | #DIV/0! | #DIV/0! | - | #DIV/0! | 220 | #DIV/0! | 216 | #DIV/0! | 216 | #DIV/0! | 211 | #DIV/0! | 211 | #DIV/0! | #DIV/0! | #DIV/0!
56 |  |  |  |  | #DIV/0! | #DIV/0! | #DIV/0! | - | #DIV/0! | 220 | #DIV/0! | 216 | #DIV/0! | 216 | #DIV/0! | 211 | #DIV/0! | 211 | #DIV/0! | #DIV/0! | #DIV/0!
57 |  |  |  |  | #DIV/0! | #DIV/0! | #DIV/0! | - | #DIV/0! | 220 | #DIV/0! | 216 | #DIV/0! | 216 | #DIV/0! | 211 | #DIV/0! | 211 | #DIV/0! | #DIV/0! | #DIV/0!
58 |  |  |  |  | #DIV/0! | #DIV/0! | #DIV/0! | - | #DIV/0! | 220 | #DIV/0! | 216 | #DIV/0! | 216 | #DIV/0! | 211 | #DIV/0! | 211 | #DIV/0! | #DIV/0! | #DIV/0!
59 |  |  |  |  | #DIV/0! | #DIV/0! | #DIV/0! | - | #DIV/0! | 220 | #DIV/0! | 216 | #DIV/0! | 216 | #DIV/0! | 211 | #DIV/0! | 211 | #DIV/0! | #DIV/0! | #DIV/0!
60 |  |  |  |  | #DIV/0! | #DIV/0! | #DIV/0! | - | #DIV/0! | 220 | #DIV/0! | 216 | #DIV/0! | 216 | #DIV/0! | 211 | #DIV/0! | 211 | #DIV/0! | #DIV/0! | #DIV/0!
61 |  |  |  |  | #DIV/0! | #DIV/0! | #DIV/0! | - | #DIV/0! | 220 | #DIV/0! | 216 | #DIV/0! | 216 | #DIV/0! | 211 | #DIV/0! | 211 | #DIV/0! | #DIV/0! | #DIV/0!
62 |  |  |  |  | #DIV/0! | #DIV/0! | #DIV/0! | - | #DIV/0! | 220 | #DIV/0! | 216 | #DIV/0! | 216 | #DIV/0! | 211 | #DIV/0! | 211 | #DIV/0! | #DIV/0! | #DIV/0!
63 |  |  |  |  | #DIV/0! | #DIV/0! | #DIV/0! | - | #DIV/0! | 220 | #DIV/0! | 216 | #DIV/0! | 216 | #DIV/0! | 211 | #DIV/0! | 211 | #DIV/0! | #DIV/0! | #DIV/0!
64 |  |  |  |  | #DIV/0! | #DIV/0! | #DIV/0! | - | #DIV/0! | 220 | #DIV/0! | 216 | #DIV/0! | 216 | #DIV/0! | 211 | #DIV/0! | 211 | #DIV/0! | #DIV/0! | #DIV/0!
65 |  |  |  |  | #DIV/0! | #DIV/0! | #DIV/0! | - | #DIV/0! | 220 | #DIV/0! | 216 | #DIV/0! | 216 | #DIV/0! | 211 | #DIV/0! | 211 | #DIV/0! | #DIV/0! | #DIV/0!
66 |  |  |  |  | #DIV/0! | #DIV/0! | #DIV/0! | - | #DIV/0! | 220 | #DIV/0! | 216 | #DIV/0! | 216 | #DIV/0! | 211 | #DIV/0! | 211 | #DIV/0! | #DIV/0! | #DIV/0!
67 |  |  |  |  | #DIV/0! | #DIV/0! | #DIV/0! | - | #DIV/0! | 220 | #DIV/0! | 216 | #DIV/0! | 216 | #DIV/0! | 211 | #DIV/0! | 211 | #DIV/0! | #DIV/0! | #DIV/0!
68 |  |  |  |  | #DIV/0! | #DIV/0! | #DIV/0! | - | #DIV/0! | 220 | #DIV/0! | 216 | #DIV/0! | 216 | #DIV/0! | 211 | #DIV/0! | 211 | #DIV/0! | #DIV/0! | #DIV/0!
69 |  |  |  |  | #DIV/0! | #DIV/0! | #DIV/0! | - | #DIV/0! | 220 | #DIV/0! | 216 | #DIV/0! | 216 | #DIV/0! | 211 | #DIV/0! | 211 | #DIV/0! | #DIV/0! | #DIV/0!
70 |  |  |  |  | #DIV/0! | #DIV/0! | #DIV/0! | - | #DIV/0! | 220 | #DIV/0! | 216 | #DIV/0! | 216 | #DIV/0! | 211 | #DIV/0! | 211 | #DIV/0! | #DIV/0! | #DIV/0!
71 |  |  |  |  | #DIV/0! | #DIV/0! | #DIV/0! | - | #DIV/0! | 220 | #DIV/0! | 216 | #DIV/0! | 216 | #DIV/0! | 211 | #DIV/0! | 211 | #DIV/0! | #DIV/0! | #DIV/0!
72 |  |  |  |  | #DIV/0! | #DIV/0! | #DIV/0! | - | #DIV/0! | 220 | #DIV/0! | 216 | #DIV/0! | 216 | #DIV/0! | 211 | #DIV/0! | 211 | #DIV/0! | #DIV/0! | #DIV/0!
73 |  |  |  |  | #DIV/0! | #DIV/0! | #DIV/0! | - | #DIV/0! | 220 | #DIV/0! | 216 | #DIV/0! | 216 | #DIV/0! | 211 | #DIV/0! | 211 | #DIV/0! | #DIV/0! | #DIV/0!
74 |  |  |  |  | #DIV/0! | #DIV/0! | #DIV/0! | - | #DIV/0! | 220 | #DIV/0! | 216 | #DIV/0! | 216 | #DIV/0! | 211 | #DIV/0! | 211 | #DIV/0! | #DIV/0! | #DIV/0!
75 |  |  |  |  | #DIV/0! | #DIV/0! | #DIV/0! | - | #DIV/0! | 220 | #DIV/0! | 216 | #DIV/0! | 216 | #DIV/0! | 211 | #DIV/0! | 211 | #DIV/0! | #DIV/0! | #DIV/0!
76 |  |  |  |  | #DIV/0! | #DIV/0! | #DIV/0! | - | #DIV/0! | 220 | #DIV/0! | 216 | #DIV/0! | 216 | #DIV/0! | 211 | #DIV/0! | 211 | #DIV/0! | #DIV/0! | #DIV/0!
Criterio de Evalucion de Espesores |  |  |  |  | Factor
| Resistencia Caracteristica |  | fk =fm - S * t |  | #DIV/0!
| Factor Espesor Equivalente |  | A=(fk / ft)½ |  | #DIV/0!
| Espesor Equivalente |  | Eeq=h * A
| Espesor del Contrato |  | Ec |  | 220
(s
VALOR DE |  |  |  |  | MULTA RESPECTO
A x h (mm) |  |  |  |  | AL PAVIMENTO AFECTADO
ec > A x h >= 0,98 ec |  |  |  |  | 5%
0,98 ec > A x h >= 0,96 ec |  |  |  |  | 15%
0,96 ec > A x h |  |  |  |  | 100% o se rehace, según lo determine el Inspector Fiscal
0,98*ec |  |  |  |  | 176.4
0,96*ec |  |  |  |  | 172.8
VALOR DE |  |  |  |  | MULTA RESPECTO
A x h (mm) |  |  |  |  | AL PAVIMENTO AFECTADO
180 > A x h >= 176 |  |  |  |  | 5%
176 > A x h >= 173 |  |  |  |  | 15%
173 > A x h |  |  |  |  | 100% o se rehace, según lo determine el Inspector Fiscal
Note on H10: Verificacion si espesor equivalente cumple con el espesor del contrato.
Note on K11: Verificacion si espesor equivalente cumple con el espesor del contrato.